## AspenMem_results_v2
Self-diffusivity 를 바탕으로 선정된 5개의 대표 MOF
|  | 압력에 따른 흡착량 도출을 위한 isotherm model 및 파라미터 | [13 empty] | Self-diffusivity |  | Density | 아스펜 모델 결과 (membrane 모듈의 feed 로 사용됨) |  |  | Feed 압력에 따른 case study 결과 (명명법: "(결과)_P(압력)" / Fr: Retentate side outlet flow (mol/s), Fp: Permeate side outlet flow (mol/s), H2_prod: 최종적으로 생산되는 수소 유량 (kg/hr), H2_purity: 최종생산 수소 순도) | [29 empty] | 모듈길이에 따른 case study 결과 (명명법: "(결과)_L(길이 (단위: mm))" / Fr: Retentate side outlet flow (mol/s), Fp: Permeate side outlet flow (mol/s), H2_prod: 최종적으로 생산되는 수소 유량 (kg/hr), H2_purity: 최종생산 수소 순도)
|  | N2 첫번재 fitting 결과 |  |  |  | H2 첫번째 fitting 결과 |  |  |  | N2 두번째 fitting 결과 |  |  | H2 두번째 fitting 결과 | [8 empty] | Pf = 2 | [5 empty] | Pf = 5.25 | [5 empty] | Pf = 8.5 | [5 empty] | Pf = 11.75 | [5 empty] | Pf = 15 | [5 empty] | L = 100mm | [5 empty] | L = 325mm | [5 empty] | L=550mm | [5 empty] | L=775mm | [5 empty] | L=1000mm
| Adsorbent | N2 Isotherm | qm_N2 | b_N2 | Error_N2 | H2 Isotherm | qm_H2 | b_H2 | Error_H2 | N2 Isotherm_2 | par_N2_2 | Error_N2_2 | H2 Isotherm_2 | par_H2_2 | Error_H2_2 | D_H2(m^2/s) | D_N2(m^2/s) | Density(kg ads/m^3) | Ff_in(mol/s) | x_H2 | x_N2 | Fr_H2_P(2.0) | Fr_N2_P(2.0) | Fp_H2_P(2.0) | Fp_N2_P(2.0) | H2_prod_P(2.0) | H2_purity_P(2.0) | Fr_H2_P(5.25) | Fr_N2_P(5.25) | Fp_H2_P(5.25) | Fp_N2_P(5.25) | H2_prod_P(5.25) | H2_purity_P(5.25) | Fr_H2_P(8.5) | Fr_N2_P(8.5) | Fp_H2_P(8.5) | Fp_N2_P(8.5) | H2_prod_P(8.5) | H2_purity_P(8.5) | Fr_H2_P(11.75) | Fr_N2_P(11.75) | Fp_H2_P(11.75) | Fp_N2_P(11.75) | H2_prod_P(11.75) | H2_purity_P(11.75) | Fr_H2_P(15.0) | Fr_N2_P(15.0) | Fp_H2_P(15.0) | Fp_N2_P(15.0) | H2_prod_P(15.0) | H2_purity_P(15.0) | Fr_H2_L(100) | Fr_N2_L(100) | Fp_H2_L(100) | Fp_N2_L(100) | H2_prod_L(100) | H2_purity_L(100) | Fr_H2_L(325) | Fr_N2_L(325) | Fp_H2_L(325) | Fp_N2_L(325) | H2_prod_L(325) | H2_purity_L(325) | Fr_H2_L(550) | Fr_N2_L(550) | Fp_H2_L(550) | Fp_N2_L(550) | H2_prod_L(550) | H2_purity_L(550) | Fr_H2_L(775) | Fr_N2_L(775) | Fp_H2_L(775) | Fp_N2_L(775) | H2_prod_L(775) | H2_purity_L(775) | Fr_H2_L(1000) | Fr_N2_L(1000) | Fp_H2_L(1000) | Fp_N2_L(1000) | H2_prod_L(1000) | H2_purity_L(1000)
276 | IWAYEK_clean | Lang | 3.605743247 | 2.094313373 | 1.599979945 | Lang | 14.80173037 | 1.023419768 | 0.966047812 | NaN | NaN | NaN | NaN | NaN | NaN | 2.03e-08 | 3.6e-10 | 1202.141816 | 1.176 | 0.375 | 0.625 | 0.4394415 | 0.7344401 | 0.001574282 | 0.0005654889 | 12.8700979 | 0.999679816 | 0.3732236 | 0.7341212 | 0.06853106 | 0.0008873735 | 13.3884761 | 0.999516001 | 0.3356172 | 0.7340576 | 0.1065786 | 0.0009513816 | 13.6710489 | 0.999491656 | 0.3155713 | 0.7340255 | 0.126867 | 0.0009837162 | 13.8215461 | 0.999480024 | 0.3031437 | 0.734006 | 0.1394479 | 0.001003345 | 13.914827 | 0.999473158 | 0.4332293 | 0.7348633 | 0.007849682 | 0.0001380711 | 12.8725351 | 0.999922081 | 0.4166308 | 0.7345526 | 0.02462578 | 0.0004518358 | 13.0259248 | 0.999747448 | 0.4012158 | 0.7342378 | 0.04021826 | 0.0007697354 | 13.1711417 | 0.999573551 | 0.3869296 | 0.733919 | 0.05468178 | 0.001091561 | 13.3085616 | 0.999400166 | 0.3737156 | 0.7335965 | 0.06807298 | 0.001417099 | 13.4385738 | 0.999227103
470 | OJIFAP_clean | Lang | 3.985442524 | 0.174436638 | 0.183343223 | Lang | 5.700819909 | 0.150830818 | 0.442099658 | NaN | NaN | NaN | NaN | NaN | NaN | 2.52e-08 | 3.18e-09 | 1135.126022 | 1.176 | 0.375 | 0.625 | 0.4391861 | 0.7338768 | 0.001832124 | 0.001134435 | 12.9293464 | 0.999357976 | 0.4274437 | 0.7318799 | 0.01369368 | 0.003151121 | 13.2188076 | 0.998230547 | 0.4171219 | 0.7307352 | 0.02412186 | 0.004307084 | 13.4110638 | 0.997597068 | 0.4089941 | 0.7299525 | 0.03233434 | 0.005097327 | 13.550358 | 0.997170402 | 0.4024941 | 0.7293796 | 0.03890284 | 0.0056758 | 13.6563648 | 0.996861735 | 0.4394962 | 0.7345821 | 0.001518825 | 0.0004221153 | 12.8552364 | 0.999760969 | 0.4361314 | 0.7336403 | 0.004917547 | 0.001373252 | 12.9758223 | 0.999224279 | 0.4327924 | 0.7326967 | 0.008290458 | 0.002326285 | 13.096412 | 0.998689134 | 0.4294792 | 0.7317512 | 0.01163755 | 0.003281201 | 13.2170043 | 0.998155508 | 0.4261918 | 0.7308038 | 0.01495881 | 0.004237988 | 13.3375978 | 0.997623376
349 | KEVBOE_clean | Freu | 1.683407071 | 0.441794481 | 0.923165141 | Lang | 12.68640734 | 1.415468773 | 1.259762224 | NaN | NaN | NaN | NaN | NaN | NaN | 2.89e-08 | 5.57e-09 | 1158.344111 | 1.176 | 0.375 | 0.625 | 0.4292021 | 0.7293733 | 0.01191947 | 0.005682971 | 13.4612652 | 0.996810191 | 0.3475154 | 0.723358 | 0.09454563 | 0.01175404 | 14.6731553 | 0.993715425 | 0.307133 | 0.7201025 | 0.1354222 | 0.01503801 | 15.3009869 | 0.992145041 | 0.2861147 | 0.7175523 | 0.1567054 | 0.01761052 | 15.7148765 | 0.990914525 | 0.2733029 | 0.7153958 | 0.1696811 | 0.01978603 | 16.0284399 | 0.989871329 | 0.4288078 | 0.7333667 | 0.01231628 | 0.001649573 | 13.0573827 | 0.999072213 | 0.4029542 | 0.7296394 | 0.03844919 | 0.005413483 | 13.6266183 | 0.99700559 | 0.3792041 | 0.7258426 | 0.06247826 | 0.009246865 | 14.1875923 | 0.994962827 | 0.3574482 | 0.7219803 | 0.08451295 | 0.01314572 | 14.7406958 | 0.992938704 | 0.3375688 | 0.7180568 | 0.1046707 | 0.01710581 | 15.2863533 | 0.990929036
225 | GUFBUG_clean | Lang | 2.957680854 | 0.521291602 | 3.13904876 | Lang | 8.127012353 | 1.113207291 | 3.235283 | Quad | [1.95097116 0.87493679 0.05593452] | 0.452587935 | Quad | [4.6527195 2.20921877 0.37559259] | 0.344522844 | 3.27e-08 | 8.92e-09 | 1261.479022 | 1.176 | 0.375 | 0.625 | 0.4301986 | 0.7291881 | 0.01091185 | 0.005869999 | 13.4728143 | 0.996703696 | 0.3738581 | 0.722662 | 0.06786761 | 0.01245819 | 14.5505606 | 0.993245128 | 0.3430598 | 0.7198374 | 0.09901964 | 0.01530824 | 15.0640602 | 0.991850069 | 0.3245956 | 0.7179772 | 0.1177027 | 0.01718484 | 15.3888981 | 0.990950048 | 0.3120413 | 0.7165963 | 0.1304092 | 0.01857792 | 15.6216017 | 0.990288527 | 0.4324136 | 0.7332445 | 0.008673204 | 0.001772962 | 13.0433879 | 0.999000836 | 0.4137672 | 0.729257 | 0.02751482 | 0.005799875 | 13.5862329 | 0.996773033 | 0.3960364 | 0.7252184 | 0.04544087 | 0.009877876 | 14.1275856 | 0.994570563 | 0.3791987 | 0.7211302 | 0.06247361 | 0.0140054 | 14.6674499 | 0.99239035 | 0.3632295 | 0.7169942 | 0.0786376 | 0.01818077 | 15.2058347 | 0.99022969
24 | ALULEZ_clean | Freu | 0.599018983 | 0.806549343 | 1.013392908 | Lang | 23.56175464 | 0.046330194 | 1.344105314 | NaN | NaN | NaN | NaN | NaN | NaN | 1.48e-07 | 1.85e-08 | 425.9413841 | 1.176 | 0.375 | 0.625 | 0.4365145 | 0.7324692 | 0.004530805 | 0.002556082 | 13.0923022 | 0.998556772 | 0.3989457 | 0.7274877 | 0.04249503 | 0.007586262 | 13.8751012 | 0.995818125 | 0.3608219 | 0.723469 | 0.08104501 | 0.01164262 | 14.5639427 | 0.99372936 | 0.3277437 | 0.7196841 | 0.1145164 | 0.0154619 | 15.1920191 | 0.991836282 | 0.2992192 | 0.7160236 | 0.1434007 | 0.01915479 | 15.7740597 | 0.990057495 | 0.4364788 | 0.7340358 | 0.004566662 | 0.0009737779 | 12.9329895 | 0.9994497 | 0.4264899 | 0.7318558 | 0.01465781 | 0.003175492 | 13.2282622 | 0.998217851 | 0.4167538 | 0.7296611 | 0.02449621 | 0.00539186 | 13.5231786 | 0.996994317 | 0.407268 | 0.727452 | 0.03408427 | 0.007622648 | 13.8177325 | 0.995778579 | 0.3980298 | 0.7252286 | 0.04342464 | 0.009867613 | 14.1119185 | 0.994570156